## Sheet1
min | conv | DPn | Mn | mMn | DEG_mol | AdA_mol | H2O_wt | Tot_wt | DEG | AdA | polyest | recip_mMn | CfB | Kinetics of Polyesterification: A Study of the Effects of Molecular Weight and Viscosity on Reaction Rate
0 | 0 | 0 | 0 | 0 | 3.964164 | 3.964164 | 0 | 1000 | 3.964164 | 3.964164 | 0 |  | 0 | Paul J. Flory
6 | 0.1379 | 1.16 | 268.8352 | 0.2688352 | 3.417506 | 3.417506 | 9.850781 | 990.1492 | 3.451506 | 3.451506 | 0.4488288 | 3.719751 | 0.5467812 | Journal of the American Chemical Society 1939 61 (12), 3334-3340
12 | 0.247 | 1.328 | 305.16016 | 0.30516016 | 2.985015 | 2.985015 | 17.64426 | 982.3557 | 3.03863 | 3.03863 | 0.7199746 | 3.276968 | 0.9791007 | DOI: 10.1021/ja01267a030
23 | 0.3675 | 1.581 | 359.86382 | 0.35986382 | 2.507334 | 2.507334 | 26.25208 | 973.7479 | 2.574931 | 2.574931 | 0.9251724 | 2.778829 | 1.456786 | https://doi.org/10.1021/ja01267a030
37 | 0.4975 | 1.999 | 450.24378 | 0.45024378 | 1.991992 | 1.991992 | 35.53853 | 964.4615 | 2.065393 | 2.065393 | 1.021192 | 2.221019 | 1.98109
59 | 0.608 | 2.55 | 569.381 | 0.569381 | 1.553952 | 1.553952 | 43.43201 | 956.568 | 1.624508 | 1.624508 | 1.003889 | 1.756293 | 2.40959 |  | MW | mol/1000g | 無溶媒等物質量混合物1000g中の重量[g]
88 | 0.6865 | 3.19 | 707.7618 | 0.7077618 | 1.242765 | 1.242765 | 49.0396 | 950.9604 | 1.306853 | 1.306853 | 0.9230971 | 1.412905 | 2.721479 | diethylene glycol | 106.12 | 3.964164 | 420.6771
129 | 0.7513 | 4.02 | 887.2244 | 0.8872244 | 0.9858876 | 0.9858876 | 53.66854 | 946.3315 | 1.041799 | 1.041799 | 0.8141023 | 1.127111 | 2.978054 | adipic acid | 146.14 | 3.964164 | 579.3229
170 | 0.7894 | 4.75 | 1045.065 | 1.045065 | 0.8348529 | 0.8348529 | 56.39018 | 943.6098 | 0.8847438 | 0.8847438 | 0.7305545 | 0.9568783 | 3.129603 | CRU | 216.22 |  |  | CRU MWはモノマーの和から縮合した水と末端Hを除いた
203 | 0.8161 | 5.44 | 1194.2568 | 1.1942568 | 0.7290098 | 0.7290098 | 58.29748 | 941.7025 | 0.7741402 | 0.7741402 | 0.6636981 | 0.8373408 | 3.235457
235 | 0.8349 | 6.06 | 1328.3132 | 1.3283132 | 0.6544835 | 0.6544835 | 59.64044 | 940.3596 | 0.6959928 | 0.6959928 | 0.6122755 | 0.7528345 | 3.310011 | MT | 18.02 |  |  | 両末端の末端封止部分の分子量
270 | 0.85 | 6.67 | 1460.2074 | 1.4602074 | 0.5946246 | 0.5946246 | 60.7191 | 939.2809 | 0.6330636 | 0.6330636 | 0.5683986 | 0.6848342 | 3.369837
321 | 0.8672 | 7.53 | 1646.1566 | 1.6461566 | 0.526441 | 0.526441 | 61.94777 | 938.0522 | 0.5612065 | 0.5612065 | 0.515796 | 0.6074756 | 3.437715
397 | 0.8837 | 8.6 | 1877.512 | 1.877512 | 0.4610323 | 0.4610323 | 63.12643 | 936.8736 | 0.4920966 | 0.4920966 | 0.4620473 | 0.5326198 | 3.503215 | 実験データは参考文献のTable Iから採用した。ただし0分は、実験項の仕込み値。
488 | 0.8974 | 9.75 | 2126.165 | 2.126165 | 0.4067232 | 0.4067232 | 64.10508 | 935.8949 | 0.4345821 | 0.4345821 | 0.4152374 | 0.4703304 | 3.557583 | minはTable Iのもの。
596 | 0.9084 | 10.92 | 2379.1424 | 2.3791424 | 0.3631174 | 0.3631174 | 64.89086 | 935.1091 | 0.3883155 | 0.3883155 | 0.3762893 | 0.4203195 | 3.601145 | convはモノマー転化率であり、Table I中のρ。実験手順からはAdA基準になる。
690 | 0.9163 | 11.94 | 2599.6868 | 2.5996868 | 0.3318005 | 0.3318005 | 65.45519 | 934.5448 | 0.3550397 | 0.3550397 | 0.3477976 | 0.3846617 | 3.632157 | DPnはTable I中のDPであり、重合度。
793 | 0.922 | 12.82 | 2789.9604 | 2.7899604 | 0.3092048 | 0.3092048 | 65.86236 | 934.1376 | 0.3310056 | 0.3310056 | 0.3263893 | 0.358428 | 3.654947 | Mnは数平均分離量。DPnにCRUの分子量を乗じ、末端の水相当18.02を加えた
900 | 0.9273 | 13.77 | 2995.3694 | 2.9953694 | 0.2881947 | 0.2881947 | 66.24097 | 933.759 | 0.3086393 | 0.3086393 | 0.3060122 | 0.3338486 | 3.67628 | mMn（ミリMn）はMnを1000で除したもの。Mnの逆数のオーダーを、モノマー、ポリマー濃度のそれと揃えるため換算した。
1008 | 0.9303 | 14.33 | 3116.4526 | 3.1164526 | 0.2763022 | 0.2763022 | 66.45527 | 933.5447 | 0.2959711 | 0.2959711 | 0.295215 | 0.3208777 | 3.68753 | 各モノマーの物質量DEG_mol, AdA_molは仕込み値と転化率から算出した
1147 | 0.9354 | 15.478 | 3364.67316 | 3.36467316 | 0.256085 | 0.256085 | 66.81958 | 933.1804 | 0.2744217 | 0.2744217 | 0.2751582 | 0.2972057 | 3.708048 | 各モノマーの仕込み値は、参考文献の実験項を参照した。初期張り込の1000g中の両モノマーの物質量が等しくなるように算出し、その物質量は各3.96 mol、DEG 420.7g, AdA 579.3gとした。触媒重量は無視した。
1370 | 0.9405 | 16.81 | 3652.6782 | 3.6526782 | 0.2358678 | 0.2358678 | 67.1839 | 932.8161 | 0.2528556 | 0.2528556 | 0.2550514 | 0.2737717 | 3.728342 | H2O_wtは重縮合反応により生成した水の重量で、転化率から算出した。
1606 | 0.9447 | 18.08 | 3927.2776 | 3.9272776 | 0.2192183 | 0.2192183 | 67.48392 | 932.5161 | 0.2350826 | 0.2350826 | 0.2384366 | 0.2546293 | 3.744907 | Tot_wtは反応混合物の重量。実験手順より、重合により生成する水は系から除かれるため、初期張り込み1000gから、生成分の水を減じた。
DEG, AdA, polyestは各モノマーおよび生成したポリエステル（ポリマー及びオリゴマー）の濃度。単位は[mol/1000g]。
polyestは総重量Tot_wtから各モノマーの重量を減じたものを数平均分子量Mnで除して得たポリマー物質量を、反応混合物1000gあたりに換算したもの。単位 [mol/1000g]。
recip_mMnはmMnの逆数
MT: 両末端の末端封止部分の分子量
NfB: CRUの重合反応により新たに形成された結合の数
CfB: NfB分子と同等に扱った際の、NfB濃度 [mol/1000g]。分子量はMn使用